## Sheet1
产品分类 | 产品名称 | 指标 Product indicators |  |  |  | 用途 | applications | 性能/特征 | performance
水包水多彩涂料乳液 | HN-9301C | 外观 | Appearance | 半透微蓝 | light blue liquid | 多彩涂料连续相 | Continuous phase of multicolored paint | 通透度好，不影响喷涂、干燥后色彩呈现 | Good permeability, does not affect spray、dry color presentation
|  | 固含量 | Solid content | 37±1wt% | 37±1wt%
|  | 粘度.cps(25℃) | Viscosity.cps(25℃) | ＜100 | ＜100
|  | 粒径（nm） | Particle Size（nm） | 60-70 | 60-70
|  | 酸碱度 | PH | 7.0-8.0 | 7.0-8.0
|  | 最低成膜温度 | Minimum Film Formation Temperature（MFT） | 8 | 8
|  | 钙离子稳定性 | Ca2+ stability 5%CaCl2: emulsion =1:3, 48h, No Flocculation, No Stratification. | Pass | Pass
| HN-9311S | 外观 | Appearance | 微蓝 | light blue liquid | 多彩涂料分散相 | Disperse phase of colorful coating | 包裹性、防渗色性能好，耐水、附着力优秀。 | Package, impermeable color performance, water resistance, excellent adhesion.
|  | 固含量 | Solid content | 47±1wt% | 47±1wt%
|  | 粘度.cps(25℃) | Viscosity.cps(25℃) | 100-2000 | 100-2000
|  | 粒径（nm） | Particle Size（nm） | 90-120 | 90-120
|  | 酸碱度 | PH | 7.0-8.0 | 7.0-8.0
|  | 最低成膜温度 | Minimum Film Formation Temperature（MFT） | 29 | 29
|  | 钙离子稳定性 | Ca2+ stability 5%CaCl2: emulsion =1:3, 48h, No Flocculation, No Stratification. | Pass | Pass